## テーマ整理イメージ
No. | 優先度 | テーマ名 | テーマ概要 | MI活用目的 | 現在取得しているデータ数 | 説明変数(パラメーター) | 目的変数(目的物性) | 実験-評価にかかる時間 | 1回に実験-評価できるデータ数 | 従来手法で進めた場合の想定データ数（検証回数） | 実施期間 | 達成目標 | 達成目標（十分） | 計画
例 | (例)最優先 | (例)樹脂材料の組み合わせ最適化 | (例)XXX向けの樹脂材料の開発。原料の組み合わせ調整がメインである。 | (例)目的の物性を短期間で達成したい | (例)30程度 | (例)ポリマーA, B, C量、加熱温度、圧力 | (例)強度、耐熱性 | (例)1~2週間 | (例)3〜5程度 | (例)50〜100程度 | (例)20XX年4月までの活用を予定 | (例)強度・耐熱性を同時に目標しを満たす配合条件を見出す | 例)強度・耐熱性のトレードオフの関係を見つけ、収束判断ができる | ・XX月までにmiHubの操作を習得し、2〜3サイクル程度回して、解析についての理解を深める ・XX月までに6〜7サイクルを回して、解析状況を把握し、次のアクションと方針を決める
1
2
3
4
5
6
7
8
9
10
| 橙色 | ：優先して記載下さい

## 問題設定情報（記入例）
◯目的変数（必須）
目標設定を記載する（最大最小化、範囲指定、その範囲等）
大カテゴリ | 中カテゴリ | 小カテゴリ | 目標設定 | 目標範囲 最小値 | 目標範囲 最大値 | 補足
|  | 強度 [N/mm2] | 最大化 |  |  | 優先度高い
|  | 耐熱性 [K] | 範囲指定 | 0 | 50
|  | 成形性 [-] | 最小化
|  | 伸び [MPa] | 上限値指定 |  | 140 | 140以下を満たしながら最小化
|  | 引張強さ [MPa] | 下限値指定 | 380
◯説明変数（必須）
各変数の探索範囲と刻み値を記載する
大カテゴリ | 中カテゴリ | 小カテゴリ | 探索範囲 最小値 | 探索範囲 最大値 | 刻み値 リスト | 補足
配合条件 | 樹脂 | ポリマーA [%] | 70 | 100 | 0.1
配合条件 | 樹脂 | ポリマーB [%] | 0 | 30 | 0.1
配合条件 | 樹脂 | ポリマーC [%] | 0 | 30 | 0.1
配合条件 | エラストマー | 原料D [g] | 0 | 10 | 0.01
配合条件 | エラストマー | 原料E [g] | 0 | 10 | 0.01
配合条件 | エラストマー | 原料F [g] | 0 | 10 | 0.01
配合条件 | 添加剤 | 硬化剤 [g] |  |  |  | カテゴリ変数のリスト：硬化剤α、硬化剤β、硬化剤γ
配合条件 | 添加剤 | 安定剤 [g] |  |  |  | カテゴリ変数のリスト：安定剤α、安定剤β、安定剤γ
プロセス条件 |  | 回転速度 [rpm] |  |  |  | 離散値のリスト：150, 180, 200, 250
プロセス条件 |  | 反応温度 [K] | 600 | 1800 | 100
・探索範囲：これまで観測している範囲ではなく、実験可能な上限下限（解析初期は広く取っておく）
（例：配合比の場合、実験済みデータでは原料Aの配合比は０〜20％となっているが、添加可能な上限が50％なら探索範囲は0〜50とする）
・刻み値：設定可能な刻み幅を記載
（例：温度の場合、設定可能な幅が1℃刻みなら1、5℃刻みなら5）
◯制約条件（任意）
1. 説明変数間に制約条件がある場合は記載する |  |  |  | 2. 説明変数内に原料数の制約がある場合は記載する
ポリマーA＋ポリマーB＋ポリマーC＝100 |  |  |  | 原料D, 原料E, 原料Fの内1種を使用する
記載情報は一例です

## データ（記入例）
◯データのまとめ方
No | ポリマーA [%] | ポリマーB [%] | ポリマーC [%] | 原料D [g] | 原料E [g] | 原料F [g] | 硬化剤 [種類] | 安定剤 [種類] | 回転速度 [rpm] | 反応温度 [K] | 強度 [N/mm2] | 耐熱性 [K]
1 | 71.3 | 13.2 | 15.5 | 9.45 | 0 | 0 | 硬化剤α | 安定剤β | 150 | 600 | 45 | 71
2 | 81.2 | 9.3 | 9.4 | 0 | 3.56 | 0 | 硬化剤β | 安定剤γ | 200 | 1500 | 54 | 84
3 | 90.1 | 3.5 | 6.4 | 0 | 0 | 5.01 | 硬化剤α | 安定剤α | 180 | 1000 | 67 | 99
4 | 90.0 | 8.2 | 1.8 | 0 | 6.02 | 0 | 硬化剤γ | 安定剤β | 180 | 1100 | 73 | 103
5 | 75.5 | 20.1 | 4.4 | 0 | 7.77 | 0 | 硬化剤α | 安定剤β | 250 | 1500 | 35 | 78
6 | 94.1 | 4.1 | 1.8 | 0 | 0 | 8.02 | 硬化剤γ | 安定剤γ | 200 | 900 | 55 | 92
| 説明変数：配合比・配合条件など実験で制御可能な因子 | [9 empty] | 目的変数：物性・特性など観測した結果
↑ | [6 empty] | ↑
・各変数を列に入力し、縦に各水準データを積み重ねる | [6 empty] | ・説明変数を左側に、目的変数を右側にまとめる
・基本的に列名は、1行のみ | [6 empty] | ・詳細な情報は、別シートに記載
・1セルあたり1情報のみとする
・セル結合はしない
◯NG例 |  |  |  | ◯OK例
同一セル内に1情報以上入れない |  |  |  | 複数の情報がある場合はセルを分ける
添加剤A/10 |  |  |  | 添加剤A | 10
添加剤A/20 |  |  |  | 添加剤A | 20
添加剤B/10 |  |  |  | 添加剤B | 10
記載情報は一例です

## データ（入力用）
實驗室規格 | データNo/変数名 | 反應器規格 | 實驗參數 | [17 empty] | 分析規格
|  |  | 解聚原料 | [5 empty] | 醇解試劑 |  |  |  | 助溶劑 | 鹼類
| 英文名 |  | Polycarbonate | [5 empty] | Methanol | Ethanol | ethylene glycol | propylene glycol | Tetrahydrofuran | sodium hydroxide | Sodium ethoxide | Water | Acetic acid | 反應溫度[degC] | 反應時間[hr] | 備註 | 轉化率[%] | 選擇率[%] | 副產物[%] | 未知產物[%] | 理論產物重[kg] | 實際產物重[g] |  | 純度[%]
| 中文名 |  | 聚碳酸酯 | [5 empty] | 甲醇 [g] | 乙醇 [g] | 乙二醇 [g] | 丙二醇 [g] | 四氫呋喃 [g] | NaOH (無水) [g] | EtONa [g] | 純水 [g] | 醋酸 [mL] | [5 empty] | 4-tert-butylphenol |  |  |  | 產率[%]
| CAS NO. |  | 白色防雲處理料源 | 塊料 | 透明料 | 前三者混合 | 黑色料 | 彩色料 | 67-56-1 | 64-17-5 | 107-21-1 | 57-55-6 | 109-99-9 | 1310-73-2 | 141-52-6 |  | 64-19-7 | [5 empty] | 3101-60-8
| 1 | 500mL | 50 | [5 empty] | 50 |  |  |  | 100 | 1 |  | 100 | 1 | 65 | 1 | 防雲處理料源 | 99 | 97.985 | 2.015 | 0 | 44.64 | 43.26 | 0.969086 | 99.045
| 2 | 500mL |  | 50 |  |  |  |  | 50 |  |  |  | 100 | 1 |  | 100 | 1 | 65 | 1 | 塊料 | 99 | 97.584 | 2.416 | 0 | 44.64 | 42.95 | 0.9621416 | 99.214
| 3 | 500mL |  |  | 60 |  |  |  | 60 |  |  |  | 120 | 1.2 |  | 120 | 1.2 | 65 | 1 | 透明料 | 99 | 98.14 | 1.86 | 0 | 53.85 | 51.02 | 0.9474466 | 99.155
| 4 | 500mL |  |  |  | 50 |  |  |  | 50 |  |  | 100 | 1 |  | 100 | 1 | 65 | 20 | 前三者混合 | 99 | 98.225 | 1.775 | 0 | 44.64 | 43.05 | 0.9643817 | 99.112
| 5 | 500mL |  |  |  | 50 |  |  |  | 50 |  |  | 100 | 3 | 1 | 100 | 4 | 65 | 20 | base | 50.254 | 95.485 | 4.515 | 0 | 44.64 | - | #VALUE! | -
| 6 | 500mL |  |  |  | 50 |  |  |  | 50 |  |  | 100 | 3 | 4 | 100 | 7 | 65 | 20 | base | 54.236 | 97.254 | 2.746 | 0 | 44.64 | - | #VALUE! | -
| 7 | 5L |  |  |  | 500 |  |  | 500 |  |  |  | 1000 | 10 |  | 1000 | 10 | 65 | 0.5 | 放大 | 99 | 97.621 | 2.379 | 0 | 446.4 | 437.52 | 0.9801075 | 98.784
| 8 | 5L |  |  |  | 500 |  |  | 500 |  |  |  | 1000 | 10 |  | 1000 | 10 | 65 | 0.5 | 放大 | 99 | 98.062 | 1.938 | 0 | 446.4 | 432.84 | 0.9696237 | 99.005
| 9 | 500mL |  |  |  | 50 |  |  | 50 |  |  |  | 100 | 1 |  | 100 | 1 | 65 | 0.5 | 黑色料源未純化 | 99 | 97.142 | 2.858 | 0 | 44.64 | 31.24 | 0.6998208 | 97.423
| 10 | 500mL |  |  |  | 50 |  |  | 50 |  |  |  | 100 | 1 |  | 100 | 1 | 65 | 0.5 | 黑色料源有純化 | 99 | 97.582 | 2.418 | 0 | 44.64 | 24.99 | 0.5598118 | 99.489
| 11 | 500mL |  |  |  | 50 |  |  | 50 |  |  |  | 100 | 1 |  | 100 | 1 | 65 | 0.5 | 黑白料各半 | 99 | 97.412 | 2.588 | 0 | 44.64 | 24.05 | 0.5387545 | 99.024
| 12 | 500mL |  |  |  | 50 |  |  | 50 |  |  |  | 100 | 1 |  | 100 | 1 | 65 | 0.5 | 固含量=25% | 99 | 98.29 | 1.71 | 0 | 44.64 | 41.06 | 0.9198029 | 99.141
| 13 | 500mL |  |  |  | 64.3 |  |  | 50 |  |  |  | 100 | 1.3 |  | 100 | 1.3 | 65 | 0.5 | 固含量=30% | 99 | 98.178 | 1.822 | 0 | 44.64 | 42.4 | 0.9498208 | 99.112
| 14 | 500mL |  |  |  | 80.7 |  |  | 50 |  |  |  | 100 | 1.6 |  | 100 | 1.6 | 65 | 0.5 | 固含量=35% | 99 | 97.372 | 2.628 | 0 | 44.64 | 39.72 | 0.8897849 | 98.745
| 15 | 500mL |  |  |  | 100 |  |  | 50 |  |  |  | 100 | 2 |  | 100 | 2 | 65 | 0.5 | 固含量=40% | 99 | 97.974 | 2.026 | 0 | 44.64 | 35.71 | 0.7999552 | 98.452
| 16 | 500mL |  |  |  | 50 |  |  | 50 |  |  |  | 100 | 1 |  | 0 | 1 | 65 | 0.5 | 不加水中和 | 99 | 98.155 | 1.845 | 0 | 44.64 | 44 | 0.9856631 | 99.147
| 17 | 500mL | [5 empty] | 50 | 50 |  |  |  | 100 | 1 |  | 100 | 1 | 65 | 0.5 | 彩色料 | 99 | 97.874 | 2.126 | 0 | 44.64 | 24.55 | 0.5499552 | 97.156
| 18 | 500mL |  |  |  | 50 |  |  | 50 |  |  |  | 100 | 1 |  | 0 | 1 | 65 | 1.5 | 模擬工廠加熱時間 | 99 | 98.125 | 1.875 | 0 | 44.64 | 42.87 | 0.9603495 | 99.056
| 19 | 500mL |  |  |  | 50 |  |  |  |  | 50 |  | 100 | 1 |  | 0 | 1 | 65 | 0.5 | 乙二醇 | 99 | 98.268 | 1.732 | 0 | 44.64 | 40.07 | 0.8976254 | 98.215
| 20 | 500mL |  |  |  | 50 | [5 empty] | 50 | 100 | 1 |  | 0 | 1 | 65 | 0.5 | 丙二醇 | 99 | 98.184 | 1.816 | 0 | 44.64 | 40.28 | 0.9023297 | 98.443
工廠規格 | 實驗參數 | [19 empty] | 分析規格
| 批次 | 反應器規格 | 白色防雲處理料源 | 塊料 | 透明料 | 前三者混合 | 黑色料 | 彩色料 | 甲醇 [kg] | 乙醇 [kg] | 乙二醇 [kg] | 丙二醇 [kg] | 四氫呋喃 [kg] | NaOH (無水) [g] | EtONa [kg] | 純水 [kg] | 醋酸 [g] | 反應溫度[degC] | 反應時間[hr] | 備註 | 轉化率[%] | 選擇率[%] | 副產物[%] | 未知產物[%] | 理論產物重[kg] | 實際產物重[kg] | 產率[%] | 純度[%]
| r-BPA-240403 | 50L |  |  |  | 5 |  |  | 5 |  |  |  | 10 | 100 |  | 10 | 170 | 60.1 | 2 | 甲醇/水再結晶 | 99 | 98.227 | 1.773 | 0 | 4.32 | 2 | 0.462963 | 99.999
| r-BPA-240509 | 200L |  |  |  | 35 |  |  | 34.92 |  |  |  | 68.08 | 700 |  | 35 | 700 | 65 | 1.5 | 甲醇/水反沉澱 | 99 | 98.01 | 1.99 | 0 | 30.28 | 29 | 0.9577279 | 99.2
| r-BPA-240611 | 200L |  |  |  | 34.96 |  |  | 35.16 |  |  |  | 70 | 700 |  | 35 | 1012.7 | 69.1 | 0.5 | 甲醇/水反沉澱 | 99 | 97.878 | 2.122 | 0 | 30.28 | 28.52 | 0.9418758 | 99.055
| r-BPA-240708 | 200L |  |  |  | 35 |  |  | 35 |  |  |  | 70 | 700 |  | 35 | 700 | 60.2 | 1.5 | 甲醇/水反沉澱 | 99 | 97.867 | 2.133 | 0 | 30.28 | 28.52 | 0.9418758 | 99.287
| r-BPA-240827 | 200L |  |  |  | 35.64 |  |  | 35 |  |  |  | 70.04 | 700.23 |  | 0 | 1012.56 | 63 | 2 | 乙酸乙酯/正己烷反沉澱 反應失敗，BPA訊號處有另一產物 | 99 | 73.556 | 2.151 | 24.293 | - | - | #VALUE! | 74.589
| r-BPA-240910 | 200L |  |  |  | 35.06 |  |  | 35 |  |  |  | 70.02 | 700 |  | 0 | 1165.8 | 63.4 | 1.5 | 乙酸乙酯/正己烷反沉澱 | 99 | 98.019 | 1.981 | 0 | 30.28 | 24.84 | 0.8203435 | 99.999
| r-BPA-241112 | 200L |  |  |  | 35 |  |  | 30 |  |  |  | 60 | 600.18 |  | 0 | 902.43 | 63.5 | 1 | 甲醇/甲苯再結晶 | 99 | 97.733 | 2.267 | 0 | 25.95 | 25.4 | 0.9788054 | 99.498
| r-BPA-250224 | 200L |  |  |  | 30 |  |  | 30 |  |  |  | 60 | 600.02 |  | 0 | 1061.43 | 65 | 1.5 | 甲醇/甲苯再結晶 | 99 | 97.945 | 2.055 | 0 | 25.95 | 21.4 | 0.8246628 | 99.657
| r-BPA-241209 | 2Ton |  |  |  | 160 |  |  | 159.59 |  |  |  | 319.71 | 3200.11 |  | 0 | 4296.5 | 60 | 1 | 甲醇/甲苯再結晶 | 99 | 98.197 | 1.803 | 0 | 138.42 | 80.29 | 0.5800462 | 99.137
9

## 問題設定情報（入力用）
目的変数
大カテゴリ | 中カテゴリ | 小カテゴリ | 目標設定 | 目標範囲 最小値 | 目標範囲 最大値 | 補足
轉化率[%]
選擇率[%]
副產物[%]
未知產物[%]
產率[%]
純度[%]
説明変数
大カテゴリ | 中カテゴリ | 小カテゴリ | 探索範囲 最小値 | 探索範囲 最大値 | 刻み値 リスト | 補足
解聚原料
醇解試劑
鹼類
制約条件